## 焊缝工艺表
工艺编码 | 版本 | 工艺任务 | 设备 | 来源ID | 类型 | 材质 | 板厚范围 | 最小板厚 | 最大板厚 | 焊缝要求适配 | 质量 | 机器人程序号 | 电流 | 电压 | 速度 | 送丝速度 | 引弧方式 | 焊丝 | 气体 | 摆动方式 | 启用 | 操作
P-WELD-FILLET-06 | v3.2 | JOB-A2-FILLET-009 | 焊接机器人-A2 | P-WELD-FILLET-06 | 角焊缝 | Q235B | 5-8 | 5 | 8 | 连续焊/普通外观 | 正常 | P-FW-Q235-006-A | 168 | 23.2 | 390 | 5.8 | DC_SYNERGIC / JOB | ER50-6 φ1.0 | CO2 100% | 直线 | 是 | 编辑 / 删除
P-WELD-FILLET-08 | v3.2 | JOB-A3-FILLET-018 | 焊接机器人-A3 | P-WELD-FILLET-08 | 角焊缝 | Q355B | 8-12 | 8 | 12 | 连续焊/船体结构 | 正常 | P-FW-Q355-012-A | 185 | 24.5 | 360 | 7.8 | DC_SYNERGIC / JOB | ER50-6 φ1.2 | Ar80CO2-20 | 直线 | 是 | 编辑 / 删除
P-WELD-BUTT-10 | v3.2 | JOB-B2-BUTT-006 | 焊接机器人-B2 | P-WELD-BUTT-10 | 对接焊缝 | Q355B | 10-16 | 10 | 16 | 全焊透/UT抽检 | 正常 | P-BW-Q355-016-B | 210 | 26.2 | 320 | 8.6 | DC_SYNERGIC / JOB | ER50-6 φ1.2 | Ar82CO2-18 | 三角摆动 | 是 | 编辑 / 删除
P-WELD-BUTT-16 | v3.1 | JOB-B2-BUTT-016 | 焊接机器人-B2 | P-WELD-BUTT-16 | 对接焊缝 | Q355B | 16-22 | 16 | 22 | 全焊透/UT 20% | 正常 | P-BW-Q355-020-C | 305 | 30.5 | 300 | 9.2 | DC_SYNERGIC / JOB | ER50-6 φ1.2 | Ar82CO2-18 | 梯形摆动 | 是 | 编辑 / 删除
P-WELD-FILLET-10 | v3.0 | JOB-B1-FILLET-010 | 焊接机器人-B1 | P-WELD-FILLET-10 | 角焊缝 | Q235B | 8-12 | 8 | 12 | 连续焊/钢结构 | 正常 | P-FW-Q235-010-A | 220 | 24.8 | 460 | 7.2 | DC_SYNERGIC / JOB | ER50-6 φ1.2 | CO2 100% | 直线 | 是 | 编辑 / 删除
P-WELD-PIPE-14 | v3.0 | JOB-C3-PIPE-014 | 焊接机器人-C3 | P-WELD-PIPE-14 | 相贯线焊缝 | EH36 | 12-16 | 12 | 16 | 曲线轨迹/外观一级 | 正常 | P-PJ-EH36-014-A | 255 | 27.2 | 360 | 8 | DC_SYNERGIC / JOB | ER50-6 φ1.2 | Ar80CO2-20 | 正弦摆动 | 是 | 编辑 / 删除
P-WELD-FILLET-EH08 | v2.8 | JOB-C3-FILLET-008 | 焊接机器人-C3 | P-WELD-FILLET-EH08 | 角焊缝 | EH36 | 6-10 | 6 | 10 | 短焊缝/低热输入 | 正常 | P-FW-EH36-008-A | 205 | 23.8 | 520 | 6.8 | DC_SYNERGIC / JOB | ER50-6 φ1.0 | Ar80CO2-20 | 直线 | 是 | 编辑 / 删除
P-WELD-FILLET-18 | v3.2 | JOB-D1-FILLET-018 | 焊接机器人-D1 | P-WELD-FILLET-18 | 角焊缝 | Q355B | 16-20 | 16 | 20 | 重载角焊/多道 | 正常 | P-FW-Q355-018-B | 275 | 28.2 | 340 | 8.5 | DC_SYNERGIC / JOB | ER50-6 φ1.2 | Ar82CO2-18 | 月牙摆动 | 是 | 编辑 / 删除
P-WELD-BUTT-Q345-22 | v3.1 | JOB-D1-BUTT-022 | 焊接机器人-D1 | P-WELD-BUTT-Q345-22 | 对接焊缝 | Q345B | 20-24 | 20 | 24 | 厚板拼接/UT抽检 | 正常 | P-BW-Q345-022-A | 315 | 31 | 285 | 9.5 | DC_SYNERGIC / JOB | ER50-6 φ1.2 | Ar82CO2-18 | 梯形摆动 | 是 | 编辑 / 删除
P-WELD-BUTT-EH12 | v3.1 | JOB-E4-BUTT-012 | 焊接机器人-E4 | P-WELD-BUTT-EH12 | 对接焊缝 | EH36 | 10-14 | 10 | 14 | 返修复焊/外观一级 | 正常 | P-BW-EH36-012-A | 250 | 26.8 | 380 | 7.9 | DC_SYNERGIC / JOB | ER50-6 φ1.2 | Ar80CO2-20 | 小幅摆动 | 是 | 编辑 / 删除